## Feuil1
|  |  | Résultat | Données expérimentales | [12 empty] | Distance rupture-point d'appui | vertical distance to gravity center | Moment of inertia | Contrainte à rupture analytique | facteur de forme | Ténacité à rupture
| Nom | Courbe nanoindenteur | Fracture interface | Pmax (mN) | Flèche (nm) | Temps d'appui (s) | a (m) | b (m) | h (m) | c1 (m) | c2 (m) | cmoy (m) | d (m) | e (m) | f (m) | k (m) | L (m) | z (m) | Ig (m^4) | (N/m²) |  | (Pa*m1/2)
Samples 1 | e1 | 27 | oui | 1.032 | 415.373 |  | 3.862e-06 | 1.982e-06 | 5.911e-06 | 4.74e-06 | 4.839e-06 | 4.79e-06 | 2.02e-05 | 1.99e-06 | 9.5e-07 | 9.88e-07 | 1.72e-05 | 2.46e-06 | 4.94e-23 | 884300000 | 1.02 | 1560000
| e2 | 22 | oui | 1.722 | 1056.477 |  | 3.85e-06 | 1.85e-06 | 5.7e-06 | 4.66e-06 | 4.63e-06 | 4.647e-06 | 2.1e-05 | 2.29e-06 | 9.7e-07 | 1.04e-06 | 1.76e-05 | 2.42e-06 | 4.53e-23 | 1621000000 | 1.03 | 2910000
| e3 | 0 | non |  |  |  | 3.98e-06 | 2.13e-06 | 6.1e-06 | 4.91e-06 | 4.72e-06 | 4.815e-06 | 2.04e-05 | 2.09e-06 |  |  | 1.83e-05 | 2.56e-06 | 5.59e-23 | 0 | 0.974 | 0
| e4 | 35 | oui | 1.028 | 420.093 |  | 3.81e-06 | 2.15e-06 | 5.85e-06 | 4.74e-06 | 4.84e-06 | 4.79e-06 | 2.01e-05 | 2.04e-06 | 8.9e-07 | 1.1e-06 | 1.7e-05 | 2.48e-06 | 5.1e-23 | 848600000 | 1.02 | 1440000
[12 empty] | 0 |  |  |  |  | 0 | #DIV/0! | #DIV/0! | #DIV/0! | #DIV/0! | #DIV/0!
| e1 | 102 | non | 3.682 | 4028.949 |  | 2.72e-06 | 2.25e-06 | 4.93e-06 | 4.96e-06 | 4.96e-06 | 4.959e-06 | 2.02e-05 | 2.2e-06 | 1.04e-06 | 1.08e-06 | 1.69e-05 | 1.98e-06 | 2.74e-23 | 4487000000 | 1.06 | 8630000
| e2 | 106 | non | 1.271 | 948.848 |  | 2.8e-06 | 2.33e-06 | 5.06e-06 | 5.12e-06 | 5.17e-06 | 5.145e-06 | 2.03e-05 | 1.99e-06 | 1e-06 | 1.07e-06 | 1.73e-05 | 2.04e-06 | 3.13e-23 | 1431000000 | 1.05 | 2660000
| e2 | 78 | oui | 3.899 | 3739.73 |  | 3.43e-06 | 2.29e-06 | 5.68e-06 | 4.95e-06 | 4.98e-06 | 4.965e-06 | 2.03e-05 | 2.02e-06 |  | 4e-07 | 1.79e-05 | 2.33e-06 | 4.45e-23 | 3661000000 | 0.974 | 0
| e3 | 79 | oui | 6.456 | 1641.39 |  | 3.43e-06 | 2.29e-06 | 5.68e-06 | 4.95e-06 | 4.98e-06 | 4.965e-06 | 2.03e-05 | 2.02e-06 |  | 4e-07 | 1.79e-05 | 2.33e-06 | 4.45e-23 | 6061000000 | 0.974 | 0
| e4 | 45 |  | 1.485 | 839.546 |  | 3.65e-06 | 1.97e-06 | 5.62e-06 | 4.99e-06 | 4.87e-06 | 4.931e-06 | 2.07e-05 | 2.27e-06 | 1e-06 |  | 1.84e-05 | 2.35e-06 | 4.47e-23 | 1440000000 | 1.03 | 2630000
| e4 | 73 | oui | 8.003 | 1041.154 |  | 3.65e-06 | 1.97e-06 | 5.62e-06 | 4.99e-06 | 4.87e-06 | 4.931e-06 | 2.07e-05 | 2.27e-06 |  |  | 1.84e-05 | 2.35e-06 | 4.47e-23 | 7756000000
[12 empty] | 0 |  |  |  |  | 0 | #DIV/0! | #DIV/0! | #DIV/0!
[12 empty] | 0 |  |  |  |  | 0 | #DIV/0! | #DIV/0! | #DIV/0!
Samples 2 | 5 | 51 | oui | 2.824 | 1368.159 | 56.48 | 3.19e-06 | 2.28e-06 | 5.53e-06 | 5.2e-06 | 5.31e-06 | 5.254e-06 | 2.05e-05 | 2.07e-06 |  | 1.14e-06 | 1.73e-05 | 2.22e-06 | 4.05e-23 | 2668000000
| 6 | 0 | oui |  |  |  | 3.82e-06 | 2.13e-06 | 5.94e-06 | 4.85e-06 | 4.87e-06 | 4.86e-06 | 2.03e-05 | 2.32e-06 |  | 5.36e-07 | 1.75e-05 | 2.48e-06 | 5.15e-23 | 0
| 7 | 18 | non | 4.89 | 1812.126 |  | 3.79e-06 | 2.01e-06 | 5.8e-06 | 4.98e-06 | 5.07e-06 | 5.023e-06 | 2.08e-05 | 2.2e-06 |  | 1.3e-06 | 1.73e-05 | 2.43e-06 | 5.01e-23 | 4107000000
| 7 | 54 | non | 2.461 | 1025.399 |  | 3.79e-06 | 2.01e-06 | 5.8e-06 | 4.98e-06 | 5.07e-06 | 5.023e-06 | 2.08e-05 | 2.2e-06 |  | 1.3e-06 | 1.73e-05 | 2.43e-06 | 5.01e-23 | 2067000000
| 8 | 67 | oui | 2.557 | 733.518 |  | 3.68e-06 | 1.67e-06 | 5.35e-06 | 4.73e-06 | 4.67e-06 | 4.699e-06 | 1.9e-05 | 2.09e-06 |  | 1.05e-06 | 1.59e-05 | 2.28e-06 | 3.85e-23 | 2406000000
| 9 | 57 | oui | 3.145 | 1331.263 |  | 3.65e-06 | 1.91e-06 | 5.57e-06 | 4.94e-06 | 4.9e-06 | 4.92e-06 | 2e-05 | 2e-06 |  | 1.23e-06 | 1.68e-05 | 2.33e-06 | 4.34e-23 | 2836000000
| 10 | 63 | oui | 2.946 | 1031.259 |  | 3.9e-06 | 2.18e-06 | 6e-06 | 5.2e-06 | 5.1e-06 | 5.148e-06 | 2.01e-05 | 2.08e-06 |  | 8.3e-07 | 1.72e-05 | 2.53e-06 | 5.83e-23 | 2201000000
[12 empty] | 0 |  |  |  |  | 0 | #DIV/0! | #DIV/0! | #DIV/0!
| 1 | 92 | non | 3.589 | 2654.826 |  | 3.74e-06 | 1.97e-06 | 5.7e-06 | 4.8e-06 | 4.88e-06 | 4.839e-06 | 2.07e-05 | 2.3e-06 |  | 1.39e-06 | 1.71e-05 | 2.4e-06 | 4.63e-23 | 3169000000
| 2 | 89 | non | 3.723 | 2843.219 |  | 3.84e-06 | 2.13e-06 | 5.89e-06 | 5.02e-06 | 5.12e-06 | 5.072e-06 | 2.07e-05 | 2.53e-06 |  | 1.15e-06 | 1.7e-05 | 2.49e-06 | 5.45e-23 | 2893000000
| 3 | 85 | oui | 1.918 | 824.608 |  | 3.02e-06 | 2.24e-06 | 5.26e-06 | 5.12e-06 | 5.25e-06 | 5.181e-06 | 2.04e-05 | 2.07e-06 |  | 3.5e-06 | 1.48e-05 | 2.12e-06 | 3.51e-23 | 1715000000
| 4 | 95 | non | 3.141 | 1746.362 |  | 3.8e-06 | 2.14e-06 | 5.92e-06 | 4.94e-06 | 5.01e-06 | 4.971e-06 | 2.03e-05 | 1.86e-06 |  | 1.36e-06 | 1.71e-05 | 2.48e-06 | 5.25e-23 | 2534000000
1330000
1350000